## Sheet1
CERTIFICATE OF ANALYSIS
产品质量检验报告
Product 产品名称： | Soyabean fatty acid
大豆油脂肪酸
Manufacturer 生产单位： | Dalian daping oil chemicals Co.,Ltd
大连大平油脂化学有限公司
Test date： 检测日期： | 2020-06-22
Lot： 批号： | 200622C
项目 [item] | 试验方法 [method] | 合格判定值[SPEC.] | 结果 [Result] | 单项判定 [Individual Judgment]
Product form产品形状 | Visual目测 | liquid 25℃ 液体 25℃ | Confirm 符合要求 | pass
Colour 色度 (Fe-Co) | GB/T1722 | 3max | 3 | pass
Acid value 酸值 （mgKOH/g) | GB/T 9104.3 | 195-209 | 203.1 | pass
Iodine value 碘 （gI2/100g ) | GB/T 9104.1 | 140min | 140.7 | pass
Saponification value 皂化值 (mgKOH/g) | GB/T 9104.2 | 196-208 | 204.3 | pass
Titre 凝固点 （℃） | GB/T 9104.5 | 20max | 19.8 | pass
Moisture 水分 （%） | GB/T 9104.6 | 0.3max | 0.05 | pass
Analysis by 分析: | 谭晶琳 | Checked by 审核： |  | 初正阳
Date 日期： | 2020-06-22